## Hoja1
DESCRIPCIÓN | CANT. | VALOR UNITARIO ANTES DE IVA | VALOR TOTAL ANTES DE IVA
Colchón y almohada en espuma de poliuretano NTDM-0081-A6 | 500 (Colchonetas con sus almohadas) |  | 0
Espuma flexible de poliuretano. Material celular producido por la reacción de un poliol con un poli-isocianato orgánico, en la presencia de agua y que puede incluir catalizadores, agentes activos de superficie, agentes sopladores auxiliares, plastificantes, colorantes y otros aditivos que no afecten adversamente las propiedades de la espuma.
Materiales. Los materiales usados en la fabricación de colchonetas o almohadas deben ser nuevos, no reciclados, higiénicos e inocuos. La espuma no debe tener rellenos, ni componentes rellenos. La espuma empleada en las colchonetas y en las almohadas debe ser de una sola pieza, la espuma de las almohadas debe tener los bordes redondeados. La tela no debe presentar manchas de colorantes, aceites u otros materiales. La tela no debe presentar cambios de tejido en su diseño, ni defectos producidos en la fabricación. El grabado de la tela debe ser tipo textil antideslizante con acabado mate.
Acabado y costuras.El contorno superior y el contorno inferior de la colchoneta deben llevar cada uno costuras dobladilladas con un rebordeado en cinta de hiladillo. El contorno medio de la almohada debe llevar costuras dobladilladas con un rebordeado en cinta de hiladillo. Los colchonetass y las almohadas deben llevar una cremallera centrada en el extremo corto y reforzada en sus costuras. Todas las costuras deben estar completas, sin hilos sueltos, sin manchas y no deben romperse al ser estiradas (simulando condiciones normales de uso), deben tener entre 7 y 9 puntadas por cada 25,4 mm. No debe presentar costuras sin remate, abiertas, flojas o con cambios de color. La aguja debe ser de acuerdo al hilo y la tela, a fin de minimizar los orificios de la costura..
Dimensiones. Las dimensiones para las colchonetas y almohadas deben efectuarse con un instrumento que dé la precisión requerida, atendiendo las recomendaciones establecidas en las Normas Técnicas Colombianas respectivas, aplicadas a metrología y mediciones en general.
VALOR DEL IVA |  |  | 0
VALOR TOTAL IVA INCLUIDO |  |  | 0
TOMA DE MUESTRAS Y CRITERIOS DE ACEPTACIÓN O RECHAZO PARA EVALUAR REQUISITOS ESPECIFICOS /según Norma Técnica Colombiana NTC-ISO 2859-1, tal como se indica en el numeral 4.2.1 de la NTDM 0081-A6. Con el fin de garantizar el estricto cumplimiento de las especificaciones técnicas definidas en la Norma Técnica NTDM-0081-A6 del Ministerio de Defensa Nacional, todos los costos derivados de los procesos de muestreo, ensayos de laboratorio, verificación de la materia prima, materiales en proceso y producto terminado deberán ser asumidos integralmente por el proveedor seleccionado.
Nombre del Representante Legal:
Tel/Cel contacto:
Correo electrónico: